## Лист1
Найменування | Ціна | од. виміру | Виробник | Загальні характеристики
|  |  |  | Тип | Вид покриття | Струм | Сила зварювального струму, А
Електроди АНО-4
Електроди АРСЕНАЛ АНО-4 АРС д 3 мм: уп 2.5 кг | 148.68 | пач | ПлазмаТек | Э-46 | Рутилове | будь-якої полярності (рекомендується зворотнім, «+» на електроді) або змінним струмом | 70-110
Електроди ПІОНЕР АНО-4 д 3 мм: уп 5 кг | 240,00 грн | пач | Ганза | Э-46 | Рутилове | будь-якої полярності (рекомендується зворотнім, «+» на електроді) або змінним струмом | 70-110
Електроди АРСЕНАЛ АНО-4 АРС д 4 мм: уп 5 кг | 288.61 | пач | ПлазмаТек | Э-46 | Рутилове | будь-якої полярності (рекомендується зворотнім, «+» на електроді) або змінним струмом | 110-170
Електроди ПІОНЕР АНО-4 д 4 мм: уп 5 кг | 240,00 грн | пач | Ганза | Э-46 | Рутилове | будь-якої полярності (рекомендується зворотнім, «+» на електроді) або змінним струмом | 150-200
Електроди АРСЕНАЛ АНО-4 АРС д 5 мм: уп 5 кг | 288.61 | пач | ПлазмаТек | Э-46 | Рутилове | будь-якої полярності (рекомендується зворотнім, «+» на електроді) або змінним струмом | 150-220
Електроди ПІОНЕР АНО-4 д 5 мм: уп 5 кг | 240,00 грн | пач | Ганза | Э46 | Рутилове | будь-якої полярності (рекомендується зворотнім, «+» на електроді) або змінним струмом | 160-270
Електроди АНО-21
Електроди АРСЕНАЛ АНО-21 д 3 мм: уп 2.5 кг | 148.68 | пач | ПлазмаТек | Э-46 | Рутилове | будь-якої полярності (рекомендується зворотнім, «+» на електроді) або змінним струмом | 80-140
Електроди АРСЕНАЛ АНО-21 д 4 мм: уп 5 кг | 288.61 | пач | ПлазмаТек | Э-46 | Рутилове | будь-якої полярності (рекомендується зворотнім, «+» на електроді) або змінним струмом | 140-80
Електроди АРСЕНАЛ АНО-21 д 5 мм: уп 5 кг | 288.61 | пач | ПлазмаТек | Э-46 | Рутилове | будь-якої полярності (рекомендується зворотнім, «+» на електроді) або змінним струмом | 170-240
Електроди АНО-27
Електроди АНО-27 д 4 мм: уп 5 кг | 240,00 грн | пач | Ганза | Э-50А | Основне | будь-якої полярності (рекомендується зворотнім, «+» на електроді) або змінним струмом | 130-180
Електроди АНО-27 д 5 мм: уп 5 кг | 240,00 грн | пач | Ганза | Э-50А | Основне | будь-якої полярності (рекомендується зворотнім, «+» на електроді) або змінним струмом | 160-240
Електроди АНО-36
Електроди CONTINENT АНО-36 д 3 мм: уп 1 кг | 64.53 | пач | ПлазмаТек | Э-46 | рутил-целюлозне | будь-якої полярності (рекомендується зворотнім, «+» на електроді) або змінним струмом | 80-120
Електроди CONTINENT АНО-36 д 3 мм: уп 2.5 кг | 147.33 | пач | ПлазмаТек | Э-46 | рутил-целюлозне | будь-якої полярності (рекомендується зворотнім, «+» на електроді) або змінним струмом | 80-120
Електроди БАДМ АНО-36 д 3 мм: уп 2,5 кг | 120 | пач | БАДМ | Э-46 | рутил-целюлозне | будь-якої полярності (рекомендується зворотнім, «+» на електроді) або змінним струмом | 70-110
Електроди CONTINENT АНО-36 д 4 мм: уп 5 кг | 286.26 | пач | ПлазмаТек | Э-46 | рутил-целюлозне | будь-якої полярності (рекомендується зворотнім, «+» на електроді) або змінним струмом | 130-180
Електроди БАДМ АНО-36 д 4 мм: уп 5 кг | 240 | пач | БАДМ | Э-46 | рутил-целюлозне | будь-якої полярності (рекомендується зворотнім, «+» на електроді) або змінним струмом | 170-240
Електроди МР-3
Електроди Моноліт МР-3 д 3 мм: уп 2.5 кг | 148.68 | пач | ПлазмаТек | Э-46 | Рутилове | будь-якої полярності (рекомендується зворотнім, «+» на електроді) або змінним струмом | 70-110
Електроди АРСЕНАЛ МР-3 д 3 мм: уп 2.5 кг | 156.17 | пач | ПлазмаТек | Э-46 | Рутилове | будь-якої полярності (рекомендується зворотнім, «+» на електроді) або змінним струмом | 70-110
Електроди ПІОНЕР МР-3 д 3 мм: уп 5 кг | 240,00грн | пач | Ганза | Э-46 | Рутилове | будь-якої полярності (рекомендується зворотнім, «+» на електроді) або змінним струмом | 100-140
Електроди Моноліт МР-3 д 4 мм: уп 5 кг | 288.61 | пач | ПлазмаТек | Э-46 | Рутилове | будь-якої полярності (рекомендується зворотнім, «+» на електроді) або змінним струмом | 160-200
Електроди АРСЕНАЛ МР-3 д 4 мм: уп 5 кг | 304 | пач | ПлазмаТек | Э-46 | Рутилове | будь-якої полярності (рекомендується зворотнім, «+» на електроді) або змінним струмом | 110-170
Електроди ПІОНЕР МР-3 д 4 мм: уп 5 кг | 240,00грн | пач | Ганза | Э-46 | Рутилове | будь-якої полярності (рекомендується зворотнім, «+» на електроді) або змінним струмом | 160-200
Електроди Моноліт МР-3 д 5 мм: уп 5 кг | 288.61 | пач | ПлазмаТек | Э-46 | Рутилове | будь-якої полярності (рекомендується зворотнім, «+» на електроді) або змінним струмом | 150-220
Електроди ПІОНЕР МР-3 д 5 мм: уп 5 кг | 240,00грн | пач | Ганза | Э-46 | Рутилове | будь-якої полярності (рекомендується зворотнім, «+» на електроді) або змінним струмом | 180-260
Електроди Моноліт РЦ
Електроди Моноліт РЦ д 2 мм: уп 0.5 кг | 50.25 | пач | ПлазмаТек | Э-46 | рутил-целюлозне | будь-якої полярності (рекомендується зворотнім, «+» на електроді) або змінним струмом | 40-80
Електроди Моноліт РЦ д 2 мм: уп 1 кг | 96.47 | пач | ПлазмаТек | Э-46 | рутил-целюлозне | будь-якої полярності (рекомендується зворотнім, «+» на електроді) або змінним струмом | 40-80
Електроди Моноліт РЦ д 2.5 мм: тубус 1 кг | 92.75 | пач | ПлазмаТек | Э-46 | рутил-целюлозне | будь-якої полярності (рекомендується зворотнім, «+» на електроді) або змінним струмом | 50-90
Електроди Моноліт РЦ д 2.5 мм: тубус 4 шт | 11.75 | шт | ПлазмаТек | Э-46 | рутил-целюлозне | будь-якої полярності (рекомендується зворотнім, «+» на електроді) або змінним струмом | 50-90
Електроди Моноліт РЦ д 2.5 мм: уп 0.5 кг | 49.48 | пач | ПлазмаТек | Э-46 | рутил-целюлозне | будь-якої полярності (рекомендується зворотнім, «+» на електроді) або змінним струмом | 50-90
Електроди Моноліт РЦ д 2.5 мм: уп 1 кг | 96.47 | пач | ПлазмаТек | Э-46 | рутил-целюлозне | будь-якої полярності (рекомендується зворотнім, «+» на електроді) або змінним струмом | 50-90
Електроди Моноліт РЦ д 2.5 мм: уп 2 кг | 173.05 | пач | ПлазмаТек | Э-46 | рутил-целюлозне | будь-якої полярності (рекомендується зворотнім, «+» на електроді) або змінним струмом | 50-90
Електроди Моноліт РЦ д 3 мм: тубус 1 кг | 91.52 | пач | ПлазмаТек | Э-46 | рутил-целюлозне | будь-якої полярності (рекомендується зворотнім, «+» на електроді) або змінним струмом | 70-110
Електроди Моноліт РЦ д 3 мм: тубус 2.5 кг | 212.38 | пач | ПлазмаТек | Э-46 | рутил-целюлозне | будь-якої полярності (рекомендується зворотнім, «+» на електроді) або змінним струмом | 70-110
Електроди Моноліт РЦ д 3 мм: тубус 4 шт | 14.21 | шт | ПлазмаТек | Э-46 | рутил-целюлозне | будь-якої полярності (рекомендується зворотнім, «+» на електроді) або змінним струмом | 70-110
Електроди Моноліт РЦ д 3 мм: уп 0.5 кг | 48.69 | пач | ПлазмаТек | Э-46 | рутил-целюлозне | будь-якої полярності (рекомендується зворотнім, «+» на електроді) або змінним струмом | 70-110
Електроди ASTOREL РЦ д 3 мм: уп 5 кг | 300,00 грн | пач | БАДМ | Э-46 | рутил-целюлозне | будь-якої полярності (рекомендується зворотнім, «+» на електроді) або змінним струмом | 70-110
Електроди Моноліт РЦ д 4 мм: уп 1 кг | 86.6 | пач | ПлазмаТек | Э-46 | рутил-целюлозне | будь-якої полярності (рекомендується зворотнім, «+» на електроді) або змінним струмом | 110-170
Електроди Моноліт РЦ д 4 мм: уп 2.5 кг | 200.46 | пач | ПлазмаТек | Э-46 | рутил-целюлозне | будь-якої полярності (рекомендується зворотнім, «+» на електроді) або змінним струмом | 110-170
Електроди Моноліт РЦ д 4 мм: уп 5 кг | 396.42 | пач | ПлазмаТек | Э-46 | рутил-целюлозне | будь-якої полярності (рекомендується зворотнім, «+» на електроді) або змінним струмом | 110-170
Електроди Моноліт РЦ д 5 мм: уп 5 кг | 396.42 | пач | ПлазмаТек | Э-46 | рутил-целюлозне | будь-якої полярності (рекомендується зворотнім, «+» на електроді) або змінним струмом | 150-220
Електроди Моноліт PRO
Електроди Моноліт PRO д 3 мм: уп 1 кг | 80.92 | пач | ПлазмаТек | Э-50 | рутиловое товсте | будь-якої полярності (рекомендується зворотнім, «+» на електроді) або змінним струмом | 60-120
Електроди Моноліт PRO д 3 мм: уп 2.5 кг | 187.2 | пач | ПлазмаТек | Э-50 | рутиловое товсте | будь-якої полярності (рекомендується зворотнім, «+» на електроді) або змінним струмом | 60-120
Електроди Моноліт PRO д 4 мм: уп 5 кг | 361.62 | пач | ПлазмаТек | Э-50 | рутиловое товсте | будь-якої полярності (рекомендується зворотнім, «+» на електроді) або змінним струмом | 120-190
Електроди Стандарт РЦ
Електроди Стандарт РЦ д 2 мм: уп 1 кг | 85.96 | пач | ПлазмаТек | Э-46 | рутил-целюлозне | будь-якої полярності (рекомендується зворотнім, «+» на електроді) або змінним струмом | 40-90
Електроди Стандарт РЦ д 2.5 мм: уп 1 кг | 82.49 | пач | ПлазмаТек | Э-46 | рутил-целюлозне | будь-якої полярності (рекомендується зворотнім, «+» на електроді) або змінним струмом | 50-10
Електроди Стандарт РЦ д 3 мм: уп 1 кг | 82.49 | пач | ПлазмаТек | Э-46 | рутил-целюлозне | будь-якої полярності (рекомендується зворотнім, «+» на електроді) або змінним струмом | 70-110
Електроди Стандарт РЦ д 3 мм: уп 2.5 кг | 189.03 | пач | ПлазмаТек | Э-46 | рутил-целюлозне | будь-якої полярності (рекомендується зворотнім, «+» на електроді) або змінним струмом | 70-110
Електроди Стандарт РЦ д 4 мм: уп 2.5 кг | 185.67 | пач | ПлазмаТек | Э-46 | рутил-целюлозне | будь-якої полярності (рекомендується зворотнім, «+» на електроді) або змінним струмом | 110-180
Електроди Стандарт РЦ д 4 мм: уп 5 кг | 363.65 | пач | ПлазмаТек | Э-46 | рутил-целюлозне | будь-якої полярності (рекомендується зворотнім, «+» на електроді) або змінним струмом | 110-180
Електроди Стандарт РЦ д 5 мм: уп 5 кг | 363.65 | пач | ПлазмаТек | Э-46 | рутил-целюлозне | будь-якої полярності (рекомендується зворотнім, «+» на електроді) або змінним струмом | 150-230
Електроди УОНИ
Електроди Моноліт УОНИ-13/45 д 3 мм: уп 2.5 кг | 137.35 | пач | ПлазмаТек | Э-42А | основне | постійний зворотної полярності «+» на електроді | 70-100
Електроди УОНИ-13/45 д 3 мм: уп 5 кг | 240 | пач | ЕКОМПЛЮС | Э-42А | основне | постійний зворотної полярності «+» на електроді | 70-100
Електроди Моноліт УОНИ-13/45 д 4 мм: уп 5 кг | 265.84 | пач | ПлазмаТек | Э-42А | основне | постійний зворотної полярності «+» на електроді | 130-160
Електроди УОНИ-13/45 д 4 мм: уп 5 кг | 240 | пач | ЕКОМПЛЮС | Э-42А | основне | постійний зворотної полярності «+» на електроді | 130-150
Електроди Моноліт УОНИ-13/45 д 5 мм: уп 5 кг | 265.84 | пач | ПлазмаТек | Э-42А | основне | постійний зворотної полярності «+» на електроді | 160-210
Електроди УОНИ-13/45 д 5 мм: уп 5 кг | 240 | пач | ЕКОМПЛЮС | Э-42А | основне | постійний зворотної полярності «+» на електроді | 160-200
Електроди Моноліт УОНИ-13/55 д 5 мм: уп 5 кг | 265.84 | пач | ПлазмаТек | Э-50А | основне | постійний зворотної полярності «+» на електроді | 170-250
Електроди Моноліт УОНИ-13/55 Плазма д 2.5 мм: уп 2.5 кг | 141.75 | пач | ПлазмаТек | Э-50А | основне | постійний зворотної полярності «+» на електроді | 70-110
Електроди Моноліт УОНИ-13/55 Плазма д 3 мм: уп 2 кг вакуум | 110.94 | пач | ПлазмаТек | Э-50А | основне | постійний зворотної полярності «+» на електроді | 80-150
Електроди Моноліт УОНИ-13/55 Плазма д 3 мм: уп 2.5 кг | 138.68 | пач | ПлазмаТек | Э-50А | основне | постійний зворотної полярності «+» на електроді | 70-100
Електроди Моноліт УОНИ-13/55 Плазма д 3 мм: уп 5 кг | 277.34 | пач | ПлазмаТек | Э-50А | основне | постійний зворотної полярності «+» на електроді | 70-100
Електроди УОНИ-13/55 д 3 мм: уп 5 кг | 240 | пач | ЕКОМПЛЮС | Э-50А | основне | постійний зворотної полярності «+» на електроді | 70-100
Електроди Моноліт УОНИ-13/55 Плазма д 4 мм: уп 5 кг | 267.58 | пач | ПлазмаТек | Э-50А | основне | постійний зворотної полярності «+» на електроді | 120-200
Електроди УОНИ-13/55 д 4 мм: уп 5 кг | 240 | пач | ЕКОМПЛЮС | Э-50А | основне | постійний зворотної полярності «+» на електроді | 130-160
Електроди Моноліт УОНИ-13/55 Плазма д 5 мм: уп 5 кг | 267.58 | пач | ПлазмаТек | Э-50А | основне | постійний зворотної полярності «+» на електроді | 170-250
Електроди УОНИ-13/55 д 5 мм: уп 5 кг | 240 | пач | ЕКОМПЛЮС | Э-50А | основне | постійний зворотної полярності «+» на електроді | 160-210
Електроди УОНИ-13/65 д 4 мм: уп 5 кг | 280 | пач | ЕКОМПЛЮС | Э-60 | основне | постійний зворотної полярності «+» на електроді | 112-160
Електроди УОНИ-13/65 д 5 мм: уп 5 кг | 280 | пач | ЕКОМПЛЮС | Э-60 | основне | постійний зворотної полярності «+» на електроді | 150-210
Електроди УОНИ-13/85 д 4 мм: уп 5 кг | 320 | пач | ЕКОМПЛЮС | Э-85 | основне | постійний зворотної полярності «+» на електроді | 130-170
Електроди УОНИ-13/85 д 5 мм: уп 5 кг | 320 | пач | ЕКОМПЛЮС | Э-85 | основне | постійний зворотної полярності «+» на електроді | 150-220
Електроди для зварювання теплотривких марок сталей
Електроди для теплотривких сталей Моноліт ТМУ-21У д 3 мм: уп 2.5 кг | 134 | пач | ПлазмаТек | Е7015 | основне | постійний зворотної полярності «+» на електроді | 60-115
Електроди для теплотривких сталей Моноліт ТМУ-21У д 4 мм: уп 5 кг | 267.99 | пач | ПлазмаТек | Е7015 | основне | постійний зворотної полярності «+» на електроді | 100-170
Електроди для теплотривких сталей Моноліт ТМЛ-1У д 3 мм: уп 2.5 кг | 185.4 | пач | ПлазмаТек | Е6015-В2 | основне | постійний зворотної полярності «+» на електроді | 60-120
Електроди для теплотривких сталей Моноліт ТМЛ-1У д 4 мм: уп 5 кг | 360 | пач | ПлазмаТек | Е6015-В2 | основне | постійний зворотної полярності «+» на електроді | 100-180
Електроди для теплотривких сталей Моноліт ТМЛ-3У д 3 мм: уп 2.5 кг | 220 | пач | ПлазмаТек | Е8015-G | основне | постійний зворотної полярності «+» на електроді | 60-120
Електроди для теплотривких сталей Моноліт ТМЛ-3У д 4 мм: уп 5 кг | 440 | пач | ПлазмаТек | Е8015-G | основне | постійний зворотної полярності «+» на електроді | 100-180
Електроди для теплотривких сталей Моноліт ЦУ-5 д 2.5 мм: уп 2кг | 108.22 | пач | ПлазмаТек | Е7015 | основне | постійний зворотної полярності «+» на електроді | 65-90
Електроди для теплотривких сталей Моноліт ЦЛ-39 д 2.5 мм: уп 2кг | 168.84 | пач | ПлазмаТек | Е8015-G | основне | постійний зворотної полярності «+» на електроді | 60-100
Електроди для зварювання нержавіючих марок сталей
Електроди НЖ-13 д 3 мм: уп 5 кг | 1050 | пач | ЕКОМПЛЮС | Э-09Х19Н10Г2М2Б | основне | постійний зворотної полярності «+» на електроді | 80-90
Електроди НЖ-13 д 4 мм: уп 5 кг | 1050 | пач | ЕКОМПЛЮС | Э-09Х19Н10Г2М2Б | основне | постійний зворотної полярності «+» на електроді | 120-140
Електроди НЖ-13 д 5мм: уп 5 кг | 1050 | пач | ЕКОМПЛЮС | Э-09Х19Н10Г2М2Б | основне | постійний зворотної полярності «+» на електроді | 150-180
Електроди НИАТ-1 д 3 мм: уп 5 кг | 1050 | пач | ЕКОМПЛЮС | Э-08Х17Н8М2 | основне | постійний зворотної полярності «+» на електроді | 50-80
Електроди НИАТ-1 д 4 мм: уп 5 кг | 1050 | пач | ЕКОМПЛЮС | Э-08Х17Н8М2 | основне | постійний зворотної полярності «+» на електроді | 100-140
Електроди НИАТ-1 д 5 мм: уп 5 кг | 1050 | пач | ЕКОМПЛЮС | Э-08Х17Н8М2 | основне | постійний зворотної полярності «+» на електроді | 130-170
Електроди ОЗЛ-17У д 3 мм: уп 5 кг | 2490 | пач | ЕКОМПЛЮС | Э-03Х23Н27М3Д3Г2Б | основне | постійний зворотної полярності «+» на електроді | 70-130
Електроди ОЗЛ-17У д 4 мм: уп 5 кг | 2490 | пач | ЕКОМПЛЮС | Э-03Х23Н27М3Д3Г2Б | основне | постійний зворотної полярності «+» на електроді | 90-160
Електроди для високолегованих сталей Моноліт ОЗЛ-8 Плазма д 2.5 мм: уп 1 кг | 192.05 | пач | ПлазмаТек | Е-308L-16 | рутилове | постійний зворотної полярності «+» на електроді або змінний струм | 40-90
Електроди для високолегованих сталей Моноліт ОЗЛ-8 Плазма д 3 мм: тубус 3 шт | 26.69 | шт | ПлазмаТек | Е-308L-16 | рутилове | постійний зворотної полярності «+» на електроді або змінний струм | 45-100
Електроди для високолегованих сталей Моноліт ОЗЛ-8 Плазма д 3 мм: уп 1 кг | 227.42 | пач | ПлазмаТек | Е-308L-16 | рутилове | постійний зворотної полярності «+» на електроді або змінний струм | 45-100
Електроди для високолегованих сталей Моноліт ОЗЛ-8 Плазма д 3 мм: уп 2 кг вакуум | 489.47 | пач | ПлазмаТек | Е-308L-16 | рутилове | постійний зворотної полярності «+» на електроді або змінний струм | 45-100
Електроди для високолегованих сталей Моноліт ОЗЛ-8 Плазма д 4 мм: уп 1 кг | 227.42 | пач | ПлазмаТек | Е-308L-16 | рутилове | постійний зворотної полярності «+» на електроді або змінний струм | 60-140
Електроди ОЗЛ-8 д 3 мм: уп 5 кг | 840 | пач | ЕКОМПЛЮС | Э-07Х20Н9 | основне | постійний зворотної полярності «+» на електроді | 50-70
Електроди ОЗЛ-8 д 4 мм: уп 5 кг | 750 | пач | ЕКОМПЛЮС | Э-07Х20Н9 | основне | постійний зворотної полярності «+» на електроді | 100-130
Електроди ОЗЛ-8 д 5 мм: уп 5 кг | 750 | пач | ЕКОМПЛЮС | Э-07Х20Н9 | основне | постійний зворотної полярності «+» на електроді | 120-170
Електроди УОНИ 13/НЖ12Х13 д 3 мм: уп 5 кг | 630 | пач | ЕКОМПЛЮС | Э-12Х13 | основне | постійний зворотної полярності «+» на електроді | 60-100
Електроди УОНИ 13/НЖ12Х13 д 4 мм: уп 5 кг | 630 | пач | ЕКОМПЛЮС | Э-12Х13 | основне | постійний зворотної полярності «+» на електроді | 120-180
Електроди для високолегованих сталей Моноліт ЦЛ-11 Плазма д 3 мм: тубус 3 шт | 29.81 | шт | ПлазмаТек | Е-347-16 | рутилове | постійний зворотної полярності «+» на електроді або змінний струм | 45-110
Електроди для високолегованих сталей Моноліт ЦЛ-11 Плазма д 2 мм: тубус 8 шт | 30.34 | шт | ПлазмаТек | Е-347-16 | рутилове | постійний зворотної полярності «+» на електроді або змінний струм | 30-60
Електроди для високолегованих сталей Моноліт ЦЛ-11 Плазма д 2.0 мм: уп 1 кг вакуум | 215.02 | пач | ПлазмаТек | Е-347-16 | рутилове | постійний зворотної полярності «+» на електроді або змінний струм | 30-60
Електроди для високолегованих сталей Моноліт ЦЛ-11 Плазма д 2.5 мм: тубус 3 шт | 20.35 | шт | ПлазмаТек | Е-347-16 | рутилове | постійний зворотної полярності «+» на електроді або змінний струм | 40-90
Електроди для високолегованих сталей Моноліт ЦЛ-11 Плазма д 2.5 мм: уп 1 кг | 215.02 | пач | ПлазмаТек | Е-347-16 | рутилове | постійний зворотної полярності «+» на електроді або змінний струм | 40-90
Електроди для високолегованих сталей Моноліт ЦЛ-11 Плазма д 3 мм: уп 1 кг вакуум | 212.89 | пач | ПлазмаТек | Е-347-16 | рутилове | постійний зворотної полярності «+» на електроді або змінний струм | 45-100
Електроди для високолегованих сталей Моноліт ЦЛ-11 Плазма д 3 мм: уп 2 кг вакуум | 425.78 | пач | ПлазмаТек | Е-347-16 | рутилове | постійний зворотної полярності «+» на електроді або змінний струм | 45-100
Електроди для високолегованих сталей Моноліт ЦЛ-11 Плазма д 4 мм: уп 1 кг | 212.88 | пач | ПлазмаТек | Е-347-16 | рутилове | постійний зворотної полярності «+» на електроді або змінний струм | 60-140
Електроди для високолегованих сталей АРСЕНАЛ ЦЛ-11 д 3мм: уп 1 кг | 212.88 | пач | ПлазмаТек | Е-347-16 | рутилове | постійний зворотної полярності «+» на електроді або змінний струм | 45-100
Електроди для високолегованих сталей АРСЕНАЛ ЦЛ-11 д 4 мм: уп 1 кг | 212.88 | пач | ПлазмаТек | Е-347-16 | рутилове | постійний зворотної полярності «+» на електроді або змінний струм | 60-140
Електроди ЦЛ-11 д 3 мм: уп 5 кг | 840 | пач | ЕКОМПЛЮС | Э-08Х20Н9Г2Б | основне | постійний зворотної полярності «+» на електроді | 60-100
Електроди ЦЛ-11 д 4 мм: уп 5 кг | 750 | пач | ЕКОМПЛЮС | Э-08Х20Н9Г2Б | основне | постійний зворотної полярності «+» на електроді | 100-140
Електроди ЦЛ-11 д 5 мм: уп 5 кг | 750 | пач | ЕКОМПЛЮС | Э-08Х20Н9Г2Б | основне | постійний зворотної полярності «+» на електроді | 140-180
Електроди ЦТ-15 д 2,5мм: уп 5 кг | 1050 | пач | ЕКОМПЛЮС | Э-08Х19Н10Г2Б | основне | постійний зворотної полярності «+» на електроді | 60-90
Електроди ЦТ-15 д 3 мм: уп 2,5 кг | 900 | пач | ЕКОМПЛЮС | Э-08Х19Н10Г2Б | основне | постійний зворотної полярності «+» на електроді | 70-100
Електроди ЦТ-15 д 4 мм: уп 5 кг | 860 | пач | ЕКОМПЛЮС | Э-08Х19Н10Г2Б | основне | постійний зворотної полярності «+» на електроді | 100-140
Електроди ЦТ-15 д 5 мм: уп 5 кг | 860 | пач | ЕКОМПЛЮС | Э-08Х19Н10Г2Б | основне | постійний зворотної полярності «+» на електроді | 135-180
Електроди ЭА400/10У д 3 мм: уп 2,5 кг | 900 | пач | ЕКОМПЛЮС | Э-07Х19Н11М3Г2Ф | основне | постійний зворотної полярності «+» на електроді | 70-90
Електроди ЭА400/10У д4 мм: уп 2,5 кг | 860 | пач | ЕКОМПЛЮС | Э-07Х19Н11М3Г2Ф | основне | постійний зворотної полярності «+» на електроді | 110-130
Електроди ЭА400/10У д 5 мм: уп 2,5 кг | 860 | пач | ЕКОМПЛЮС | Э-07Х19Н11М3Г2Ф | основне | постійний зворотної полярності «+» на електроді | 140-160
Електроди для зварювання жаростійких марок сталей
Електроди для високолегованих сталей Моноліт ОЗЛ-6 (M-309L) Плазма д 3 мм: уп 1 кг вакуум | 227.4 | пач | ПлазмаТек | E-309L-16 | рутилове | постійний зворотної полярності «+» на електроді або змінний струм | 45-110
Електроди для високолегованих сталей Моноліт ОЗЛ-6 (M-309L) Плазма д 3 мм: уп 2 кг вакуум | 487.32 | пач | ПлазмаТек | E-309L-16 | рутилове | постійний зворотної полярності «+» на електроді або змінний струм | 45-110
Електроди для високолегованих сталей Моноліт ОЗЛ-6 (M-309L) Плазма д 4 мм: уп 1 кг вакуум | 227.4 | пач | ПлазмаТек | E-309L-16 | рутилове | постійний зворотної полярності «+» на електроді або змінний струм | 60-140
Електроди ОЗЛ-6 д 2 мм: уп 1 кг | 210 | пач | ЕКОМПЛЮС | Э-10Х25Н13Г2 | основне | постійний зворотної полярності «+» на електроді | 30-60
Електроди ОЗЛ-6 д 3 мм: уп 5 кг | 840 | пач | ЕКОМПЛЮС | Э-10Х25Н13Г2 | основне | постійний зворотної полярності «+» на електроді | 50-80
Електроди ОЗЛ-6 д 4 мм: уп 5 кг | 750 | пач | ЕКОМПЛЮС | Э-10Х25Н13Г2 | основне | постійний зворотної полярності «+» на електроді | 100-140
Електроди ОЗЛ-6 д 5 мм: уп 5 кг | 750 | пач | ЕКОМПЛЮС | Э-10Х25Н13Г2 | основне | постійний зворотної полярності «+» на електроді | 120-160
Електроди ОЗЛ-25Б д 3 мм: уп 5 кг | 4500 | пач | ЕКОМПЛЮС | Э-10Х20Н70Г2М2Б2В | основне | постійний зворотної полярності «+» на електроді | 70-100
Електроди ОЗЛ-25Б д 4 мм: уп 5 кг | 4500 | пач | ЕКОМПЛЮС | Э-10Х20Н70Г2М2Б2В | основне | постійний зворотної полярності «+» на електроді | 100-140
Електроди ОЗЛ-9А д 3 мм: уп 5 кг | 900 | пач | ЕКОМПЛЮС | Э-28Х24Н16Г6 | основне | постійний зворотної полярності «+» на електроді | 50-90
Електроди ОЗЛ-9А д 4 мм: уп 5 кг | 840 | пач | ЕКОМПЛЮС | Э-28Х24Н16Г6 | основне | постійний зворотної полярності «+» на електроді | 90-130
Електроди ЦТ-15 д 2,5мм: уп 5 кг | 1050 | пач | ЕКОМПЛЮС | Э-08Х19Н10Г2Б | основне | постійний зворотної полярності «+» на електроді | 60-90
Електроди ЦТ-15 д 3 мм: уп 2,5 кг | 900 | пач | ЕКОМПЛЮС | Э-08Х19Н10Г2Б | основне | постійний зворотної полярності «+» на електроді | 70-100
Електроди ЦТ-15 д 4 мм: уп 5 кг | 860 | пач | ЕКОМПЛЮС | Э-08Х19Н10Г2Б | основне | постійний зворотної полярності «+» на електроді | 100-140
Електроди ЦТ-15 д 5 мм: уп 5 кг | 860 | пач | ЕКОМПЛЮС | Э-08Х19Н10Г2Б | основне | постійний зворотної полярності «+» на електроді | 135-180
Електроди ЦТ-28 д 4 мм: уп 5 кг | 6000 | пач | ЕКОМПЛЮС | Э-08Х14Н65М15В4Г2 | основне | постійний зворотної полярності «+» на електроді | 100-140
Електроди для зварювання різнорідних марок сталей
Електроди ЭА395/9 д 3 мм: уп 2,5 кг | 875 | пач | ЕКОМПЛЮС | Э-11Х15Н25М6АГ2 | основне | постійний зворотної полярності «+» на електроді | 70-100
Електроди ЭА395/9 д4 мм: уп 5 кг | 1200 | пач | ЕКОМПЛЮС | Э-11Х15Н25М6АГ2 | основне | постійний зворотної полярності «+» на електроді | 100-150
Електроди ЭА395/9 д 5 мм: уп 5 кг | 1200 | пач | ЕКОМПЛЮС | Э-11Х15Н25М6АГ2 | основне | постійний зворотної полярності «+» на електроді | 150-180
Електроди НИАТ-5 д 3 мм: уп 2,5 кг | 875 | пач | ЕКОМПЛЮС | Э-11Х15Н25М6АГ2 | основне | постійний зворотної полярності «+» на електроді | 50-80
Електроди НИАТ-5 д4 мм: уп 5 кг | 1200 | пач | ЕКОМПЛЮС | Э-11Х15Н25М6АГ2 | основне | постійний зворотної полярності «+» на електроді | 100-140
Електроди НИАТ-5 д 5 мм: уп 5 кг | 1200 | пач | ЕКОМПЛЮС | Э-11Х15Н25М6АГ2 | основне | постійний зворотної полярності «+» на електроді | 130-170
Електроди НИИ-48Г д 3 мм: уп 5 кг | 840 | пач | ЕКОМПЛЮС | Э-10Х20Н9Г6С | основне | постійний зворотної полярності «+» на електроді | 100-130
Електроди НИИ-48Г д 4 мм: уп 5 кг | 750 | пач | ЕКОМПЛЮС | Э-10Х20Н9Г6С | основне | постійний зворотної полярності «+» на електроді | 140-180
Електроди НИИ-48Г д 5 мм: уп 5 кг | 750 | пач | ЕКОМПЛЮС | Э-10Х20Н9Г6С | основне | постійний зворотної полярності «+» на електроді | 190-230
Електроди для наплавлення на рабочі поверхні виробів
Електроди наплавлювальні ОЗН-300М д 4 мм: уп 5 кг | 370 | пач | ЕКОМПЛЮС | Э-11Г3 | основне | постійний зворотної полярності «+» на електроді | 140-160
Електроди наплавлювальні ОЗН-300М д 5 мм: уп 5 кг | 370 | пач | ЕКОМПЛЮС | Э-11Г3 | основне | постійний зворотної полярності «+» на електроді | 160-180
Електроди наплавлювальні ПІОНЕР ОЗН-300М д 4 мм: уп 5 кг | 420 | пач | Ганза | Э-11Г3 | основне | постійний зворотної полярності «+» на електроді | 140-160
Електроди наплавлювальні ПІОНЕР ОЗН-300М д 5 мм: уп 5 кг | 420 | пач | Ганза | Э-11Г3 | основне | постійний зворотної полярності «+» на електроді | 160-180
Електроди наплавлювальні ОЗН-400М д 4 мм: уп 5 кг | 370 | пач | ЕКОМПЛЮС | Э-15ГП | основне | постійний зворотної полярності «+» на електроді | 120-150
Електроди наплавлювальні ОЗН-400М д 5 мм: уп 5 кг | 370 | пач | ЕКОМПЛЮС | Э15ГП | основне | постійний зворотної полярності «+» на електроді | 160-190
Електроди наплавлювальні ПІОНЕР ОЗН-400М д 4 мм: уп 5 кг | 420 | пач | Ганза | Э15ГП | основне | постійний зворотної полярності «+» на електроді | 120-150
Електроди наплавлювальні ПІОНЕР ОЗН-400М д 5 мм: уп 5 кг | 420 | пач | Ганза | Э-15ГП | основне | постійний зворотної полярності «+» на електроді | 160-190
Електроди наплавлювальні ОЗН-6 д 4 мм: уп 5 кг | 370 | пач | ЕКОМПЛЮС | Э-90Х4Г2С3Р | основне | постійний зворотної полярності «+» на електроді | 120-160
Електроди наплавлювальні ОЗН-6 д 5 мм: уп 5 кг | 370 | пач | ЕКОМПЛЮС | Э-90Х4Г2С3Р | основне | постійний зворотної полярності «+» на електроді | 140-180
Електроди наплавлювальні Моноліт М-Fe6 д 4 мм: уп 1 кг | 68.57 | пач | ПлазмаТек | Е Z Fe6 | інше | постійний зворотної полярності «+» на електроді | 110-170
Електроди наплавлювальні Моноліт М-Fe6 д 5 мм: уп 1 кг | 68.57 | пач | ПлазмаТек | Е Z Fe6 | інше | постійний зворотної полярності «+» на електроді | 140-200
Електроди наплавлювальні Моноліт Т-590 д 4 мм: уп 1 кг | 97.78 | пач | ПлазмаТек | Э-320Х25С2ГР | інше | постійний зворотної полярності «+» на електроді | 150-220
Електроди наплавлювальні Моноліт Т-590 д 4 мм: уп 1,2 кг | 117.33 | пач | ПлазмаТек | Э-320Х25С2ГР | інше | постійний зворотної полярності «+» на електроді | 150-220
Електроди наплавлювальні Моноліт Т-590 д 5 мм: уп 0,9 кг | 88.02 | пач | ПлазмаТек | Э-320Х25С2ГР | інше | постійний зворотної полярності «+» на електроді | 200-270
Електроди наплавлювальні Моноліт Т-590 д 5 мм: уп 1,2 кг | 117.33 | пач | ПлазмаТек | Э-320Х25С2ГР | інше | постійний зворотної полярності «+» на електроді | 200-270
Електроди наплавлювальні Т-590 д 3 мм: уп 5 кг | 450 | пач | ЕКОМПЛЮС | Э-320Х25С2ГР | інше | постійний зворотної полярності «+» на електроді | 80-120
Електроди наплавлювальні Т-590 д 4 мм: уп 5 кг | 360 | пач | ЕКОМПЛЮС | Э-320Х25С2ГР | інше | постійний зворотної полярності «+» на електроді | 130-160
Електроди наплавлювальні Т-590 д 5 мм: уп5 кг | 360 | пач | ЕКОМПЛЮС | Э-320Х25С2ГР | інше | постійний зворотної полярності «+» на електроді | 180-210
Електроди наплавлювальні Моноліт СОРМАЙТ Т-600 д 4 мм: уп 1 кг | 102 | пач | ПлазмаТек | Е Fe8 | інше | змінний або постійнийструм зворотної полярності («+» на електроді) | 130-160
Електроди наплавлювальні Моноліт СОРМАЙТ Т-600 д 5 мм: уп 1 кг | 102 | пач | ПлазмаТек | Е Fe8 | інше | змінний або постійний струм зворотної полярності («+» на електроді) | 160-200
Електроди наплавлювальні Моноліт Т-620 д 4 мм: уп 1 кг | 96.6 | пач | ПлазмаТек | Э-320Х23С2ГТР | інше | змінний або постійний струм зворотної полярності («+» на електроді) | 150-220
Електроди наплавлювальні Моноліт Т-620 д 5 мм: уп 0.9 кг | 86.94 | пач | ПлазмаТек | Э-320Х23С2ГТР | інше | змінний або постійний струм зворотної полярності («+» на електроді) | 200-270
Електроди наплавлювальні Т-620 д 3 мм: уп 5 кг | 450 | пач | ЕКОМПЛЮС | Э-320Х23С2ГТР | інше | постійний зворотної полярності «+» на електроді | 80-120
Електроди наплавлювальні Т-620 д 4 мм: уп 5 кг | 360 | пач | ЕКОМПЛЮС | Э-320Х23С2ГТР | інше | постійний зворотної полярності «+» на електроді | 150-220
Електроди наплавлювальні Т-620 д 5 мм: уп5 кг | 360 | пач | ЕКОМПЛЮС | Э-320Х23С2ГТР | інше | постійний зворотної полярності «+» на електроді | 200-270
Електроди наплавлювальні УОНИ 13/НЖ20Х13 д 3 мм: уп 5 кг | 650 | пач | ЕКОМПЛЮС | Э-20Х13 | основне | постійний зворотної полярності «+» на електроді | 80-100
Електроди наплавлювальні УОНИ 13/НЖ20Х13 д 4 мм: уп 5 кг | 600 | пач | ЕКОМПЛЮС | Э-20Х13 | основне | постійний зворотної полярності «+» на електроді | 110-140
Електроди наплавлювальні УОНИ 13/НЖ20Х13 д 5 мм: уп5 кг | 600 | пач | ЕКОМПЛЮС | Э-20Х13 | основне | постійний зворотної полярності «+» на електроді | 150-210
Електроди наплавлювальні ЦН-12М д 4 мм: уп 5 кг | 1200 | пач | ЕКОМПЛЮС | Э-13Х16Н8М5С5Г4Б | основне | постійний зворотної полярності «+» на електроді | 120-140
Електроди наплавлювальні ЦН-12Мд 5 мм: уп5 кг | 1200 | пач | ЕКОМПЛЮС | Э-13Х16Н8М5С5Г4Б | основне | постійний зворотної полярності «+» на електроді | 160-190
Електроди наплавлювальні ЦН-6Л д 4 мм: уп 5 кг | 1000 | пач | ЕКОМПЛЮС | Э-08Х17Н8C6Г | основне | постійний зворотної полярності «+» на електроді | 120-160
Електроди наплавлювальні ЦН-6Л д 5 мм: уп5 кг | 1000 | пач | ЕКОМПЛЮС | Э-08Х17Н8C6Г | основне | постійний зворотної полярності «+» на електроді | 150-190
Електроди наплавлювальні ЦНИИН-4 д 4 мм: уп 5 кг | 700 | пач | ЕКОМПЛЮС | Э-65Х25Г13Н3 | основне | постійний зворотної полярності «+» на електроді | 120-140
Електроди наплавлювальні ЭН60-М д 3 мм: уп 5 кг | 450 | пач | ЕКОМПЛЮС | Э-70Х3СМТ | основне | постійний зворотної полярності «+» на електроді | 80-100
Електроди наплавлювальні ЭН60-М д 4 мм: уп 5 кг | 360 | пач | ЕКОМПЛЮС | Э-70Х3СМТ | основне | постійний зворотної полярності «+» на електроді | 110-140
Електроди наплавлювальні ЭН60-М д 5 мм: уп 5 кг | 360 | пач | ЕКОМПЛЮС | Э-70Х3СМТ | основне | постійний зворотної полярності «+» на електроді | 140-180
Електроди для зварювання чавуну
Електроди для зварювання чавуну Моноліт E Ni-Cl д 3.2 мм: тубус 5 кг | 5240.55 | пач | ПлазмаТек | E Ni-Cl | спеціальне | постійний зворотної полярності «+» на електроді | 80-120
Електроди для зварювання чавуну Моноліт E NiFe-Cl д 2.4 мм: тубус 3 шт | 57.74 | шт | ПлазмаТек | E NiFe-Cl | спеціальне | постійний зворотної полярності «+» на електроді | 50-80
Електроди для зварювання чавуну Моноліт E NiFe-Cl д 2.4 мм: тубус 5 кг | 4583.9 | пач | ПлазмаТек | E NiFe-Cl | спеціальне | змінний або постійний струм зворотної полярності («+» на електроді) | 50-80
Електроди для зварювання чавуну Моноліт E NiFe-Cl д 3.2 мм: тубус 3 шт | 118.8 | шт | ПлазмаТек | E NiFe-Cl | спеціальне | змінний або постійний струм зворотної полярності («+» на електроді) | 70-110
Електроди для зварювання чавуну Моноліт E NiFe-Cl д 3.2 мм: тубус 5 кг | 5040.45 | пач | ПлазмаТек | E NiFe-Cl | спеціальне | змінний або постійний струм зворотної полярності («+» на електроді) | 70-110
Електроди для зварювання чавуну Моноліт МНЧ-2 д 3 мм: уп 1 кг | 1335.74 | пач | ПлазмаТек | E С NiCu 1 | спеціальне | постійний зворотної полярності «+» на електроді | 70-110
Електроди для зварювання чавуну Моноліт МНЧ-2 д 4 мм: уп 1 кг | 1335.74 | пач | ПлазмаТек | E С NiCu 1 | спеціальне | постійний зворотної полярності «+» на електроді | 100-140
Електроди для зварювання чавуну МНЧ-2 д 3 мм: уп 5 кг | 4500 | пач | ЕКОМПЛЮС | E NiCu2BG2 | спеціальне | постійний зворотної полярності «+» на електроді | 70-110
Електроди для зварювання чавуну МНЧ-2 д 4 мм: уп 5 кг | 4500 | пач | ЕКОМПЛЮС | E NiCu2BG2 | спеціальне | постійний зворотної полярності «+» на електроді | 140-190
Електроди для зварювання чавуну Моноліт ЦЧ-4 NiFe д 3 мм: тубус 3 шт | 61.4 | шт | ПлазмаТек | ЦЧ-4 | основне | постійний зворотної полярності «+» на електроді | 60-110
Електроди для зварювання чавуну Моноліт ЦЧ-4 NiFe д 3,2 мм: тубус 3 шт | 61.4 | шт | ПлазмаТек | ЦЧ-4 | основне | постійний зворотної полярності «+» на електроді | 60-110
Електроди для зварювання чавуну Моноліт ЦЧ-4 д 3 мм: тубус 3 шт | 56.22 | шт | ПлазмаТек | ЦЧ-4 | основне | постійний зворотної полярності «+» на електроді | 60-110
Електроди для зварювання чавуну Моноліт ЦЧ-4 д 3 мм: уп 1 кг | 427.68 | пач | ПлазмаТек | ЦЧ-4 | основне | постійний зворотної полярності «+» на електроді | 60-110
Електроди для зварювання чавуну Моноліт ЦЧ-4 д 4 мм: уп 1 кг | 427.68 | пач | ПлазмаТек | ЦЧ-4 | основне | постійний зворотної полярності «+» на електроді | 90-140
Електроди для зварювання чавуну ЦЧ-4 д 3 мм: уп 5кг | 600 | пач | ЕКОМПЛЮС | ЦЧ-4 | основне | постійний зворотної полярності «+» на електроді | 60-80
Електроди для зварювання чавуну ЦЧ-4 д 4 мм: уп 5 кг | 600 | пач | ЕКОМПЛЮС | ЦЧ-4 | основне | постійний зворотної полярності «+» на електроді | 90-120
Електроди для зварювання чавуну ЦЧ-4 д 5мм: уп 5 кг | 600 | пач | ЕКОМПЛЮС | ЦЧ-4 | основне | постійний зворотної полярності «+» на електроді | 150-190
Електроди для зварювання чавуну ОЗЧ-2 д 3 мм: уп 5кг | 1750 | пач | ЕКОМПЛЮС | ОЗЧ-2 | спеціальне | постійний зворотної полярності «+» на електроді | 80-100
Електроди для зварювання чавуну ОЗЧ-2 д 4 мм: уп 5 кг | 1750 | пач | ЕКОМПЛЮС | ОЗЧ-2 | спеціальне | постійний зворотної полярності «+» на електроді | 100-140
Електроди для зварювання чавуну ОЗЧ-2 д 5мм: уп 5 кг | 1750 | пач | ЕКОМПЛЮС | ОЗЧ-2 | спеціальне | постійний зворотної полярності «+» на електроді | 140-170
Електроди для зварювання алюмінію та сплавів
Електроди для зварювання алюмінію та сплавів Моноліт E4043 д 2.4 мм: тубус 2 кг | 1697.4 | пач | ПлазмаТек | E4043 | спеціальне | постійний зворотної полярності «+» на електроді | 50-80
Електроди для зварювання алюмінію та сплавів Моноліт E4043 д 2.4 мм: тубус 3 шт | 32.11 | шт | ПлазмаТек | E4043 | спеціальне | постійний зворотної полярності «+» на електроді | 50-80
Електроди для зварювання алюмінію та сплавів Моноліт E4043 д 3.2 мм: тубус 2 кг | 1814.7 | пач | ПлазмаТек | E4043 | спеціальне | постійний зворотної полярності «+» на електроді | 70-120
Електроди для зварювання алюмінію та сплавів Моноліт E4043 д 3.2 мм: тубус 3 шт | 42.05 | шт | ПлазмаТек | E4043 | спеціальне | постійний зворотної полярності «+» на електроді | 70-120
Електроди для зварювання алюмінію та сплавів Моноліт E4043 д 4 мм: тубус 2 кг | 1290.3 | пач | ПлазмаТек | E4043 | спеціальне | постійний зворотної полярності «+» на електроді | 110-150
Електроди для зварювання алюмінію та сплавів Моноліт E4043 д 4 мм: тубус 3 шт | 57.6 | шт | ПлазмаТек | E4043 | спеціальне | постійний зворотної полярності «+» на електроді | 110-150
Електроди для зварювання алюмінію та сплавів Моноліт E4047 д 2.4 мм: тубус 2 кг | 1784.8 | пач | ПлазмаТек | E4047 | спеціальне | постійний зворотної полярності «+» на електроді | 50-80
Електроди для зварювання алюмінію та сплавів Моноліт E4047 д 2.4 мм: тубус 3 шт | 33.7 | шт | ПлазмаТек | E4047 | спеціальне | постійний зворотної полярності «+» на електроді | 50-80
Електроди для зварювання алюмінію та сплавів Моноліт E4047 д 3.2 мм: тубус 2 кг | 1915.9 | пач | ПлазмаТек | E4047 | спеціальне | постійний зворотної полярності «+» на електроді | 70-120
Електроди для зварювання алюмінію та сплавів Моноліт E4047 д 3.2 мм: тубус 3 шт | 48 | шт | ПлазмаТек | E4047 | спеціальне | постійний зворотної полярності «+» на електроді | 70-120
Електроди для зварювання алюмінію та сплавів Моноліт E4047 д 4 мм: тубус 2 кг | 1388.05 | пач | ПлазмаТек | E4047 | спеціальне | постійний зворотної полярності «+» на електроді | 110-150
Електроди для зварювання алюмінію та сплавів Моноліт E4047 д 4 мм: тубус 3 шт | 61.2 | шт | ПлазмаТек | E4047 | спеціальне | постійний зворотної полярності «+» на електроді | 110-150
Електроди для зварювання міді та сплавів
Електроди для зварювання КС-100 д 3 мм: уп 5кг | 1750 | пач | ЕКОМПЛЮС | Комсомолец-100 | спеціальне | постійний зворотної полярності «+» на електроді | 80-100
Електроди для зварювання КС-100 д 4 мм: уп 5 кг | 1750 | пач | ЕКОМПЛЮС | Комсомолец-100 | спеціальне | постійний зворотної полярності «+» на електроді | 120-150
Електроди для зварювання КС-100 д 5мм: уп 5 кг | 1750 | пач | ЕКОМПЛЮС | Комсомолец-100 | спеціальне | постійний зворотної полярності «+» на електроді | 160-190